## 土壤力學參數
Site_No | Year | Site | Elevation | EPSG3826_X | EPSG3826_Y | SUW | DUW | SAUW | Po_P | Po_R | Po_gs | WC_P | LL_P | PL_P | PI_P | GI | Gravel_P | Sand_P | Silt_P | Clay_P | K | MDD | OMC | QU | C | IFA_D | Strain_f | ShearM | Cc | Cr | Cv | PcP | q_UC | su_SUU | Phi_SUU | c_eff_SUU | Phi_eff_SUU | tau_f_CU | Phi_CU | c_eff_CU | Phi_eff_CU | c_CD | Phi_CD | c_eff_CD | Phi_eff_CD | USDA | USCS | ASSHTO | Comp | CompMT | CompExp | RoadStab | RoBedMat | BoMat
Ba4 | 1995 | 彰化縣秀水鄉 | 120 | 303452 | 2723560 | 1.701 | 1.221 | 1.757 | 53.59 | 1.155 | 2.631 | 30.3 | 36.08 | 32.5 | 3.58 | 4 | 2 | 5 | 17.5 | 75.5 | 0.0004751 | 1.511 | 23 | 0.63 | 0.31 | 12.1 | 1 | 280 | 0.247 | 0.018 | 24.27 | 2.04 | 98 | 0.33 | 32 | 0.03 | 34 | 0.57 | 30 | 0.03 | 34 | 0.03 | 32 | 0.03 | 32 | 砂質壤土 | SC | A-2-7 | 優良至不良 | R,P | 些微至中度 | 穩定性不良 | 尚佳至不良 | 不適宜

## 填表說明
欄位名稱 | Site_No | Year | Site | Elevation | EPSG3826_X | EPSG3826_Y | SUW | DUW | SAUW | Po_P | Po_R | Po_gs | WC_P | LL_P | PL_P | PI_P | GI | Gravel_P | Sand_P | Silt_P | Clay_P | K | MDD | OMC | QU | C | IFA_D | Strain_f | ShearM | Cc | Cr | Cv | PcP | q_UC | su_SUU | Phi_SUU | c_eff_SUU | Phi_eff_SUU | tau_f_CU | Phi_CU | c_eff_CU | Phi_eff_CU | c_CD | Phi_CD | c_eff_CD | Phi_eff_CD | USDA | USCS | ASSHTO | Comp | CompMT | CompExp | RoadStab | RoBedMat | BoMat
欄位中文名稱 | 採樣點編號 | 採樣年度 | Site | 標高(M) | X坐標 | Y坐標 | 現場單位重 (γ)g/cm3 | 乾燥單位重 (γd)g/cm3 | 飽和單位重 (γsat)g/cm3 | 孔隙率(n) % | 孔隙比(e ) | 比重(Gs) | 含水量(ω) % | 液性限度(LL)% | 塑性限度(PL)% | 塑性指數(PI)% | 分組指數(GI) | 礫石(%) | 砂(%) | 粉土(%) | 粘土(%) | 透水係數(k)20oC cm/sec | 最大乾密度(MDD) g/cm3 | 最佳含水量(OMC)% | 承載力(qu)kg/cm2 | 凝聚力(c ) kg/cm2 | 內摩擦角(φ) deg | 試體破壞應變(%) | 正割模數(kg/cm2) | 壓縮指數(Cc) | 再壓縮指數(Cr) | 壓密係數(Cv) m2/year | 預壓密壓力 kg/cm2 | 無圍壓縮強度(kg/cm2) | 三軸壓縮UU-破壞時剪應力(kg/cm2) | 三軸壓縮UU-土壤摩擦角(deg) | 三軸壓縮UU-土壤有效凝聚力(kg/cm2) | 三軸壓縮UU-土壤有效摩擦角(deg) | 三軸壓縮CU-破壞時剪應力(kg/cm2) | 三軸壓縮CU-土壤摩擦角(deg) | 三軸壓縮CU-土壤有效凝聚力(kg/cm2) | 三軸壓縮CU-土壤有效摩擦角(deg) | 三軸壓縮CD-土壤凝聚力(kg/cm2) | 三軸壓縮CD-土壤摩擦角(deg) | 三軸壓縮CD-土壤有效凝聚力(kg/cm2) | 三軸壓縮CD-土壤有效摩擦角(deg) | USDA | USCS | ASSHTO | 壓實性 | 夯實用機械種類 | 壓縮及膨脹性 | 為路提材料穩定性 | 作為路基材料之優劣 | 作為底層材料之優劣
欄位定義 | 土壤採樣點之編號 | 土壤採樣的年度 | 土壤採樣位置之縣市及鄉鎮 | 土壤採樣位置之高程 | 土壤採樣位置X坐標值(如為澎湖、金門、連江地區，請將欄位改成EPSG3825_X)*若有EPSG3826或EPSG3825一起的資料時，請分兩張表上傳。 | 土壤採樣位置Y坐標值(如為澎湖、金門、連江地區，請將欄位改成EPSG3825_Y)*若有EPSG3826或EPSG3825一起的資料時，請分兩張表上傳。 | 土壤一般物理性質試驗結果 | 土壤一般物理性質試驗結果 | 土壤一般物理性質試驗結果 | 土壤一般物理性質試驗結果 | 土壤一般物理性質試驗結果 | 土壤一般物理性質試驗結果 | 土壤一般物理性質試驗結果 | 阿太堡試驗結果 | 阿太堡試驗結果 | 阿太堡試驗結果 | 阿太堡試驗結果 | 機械分析結果(4號篩以上) | 機械分析結果(4-200號篩) | 機械分析結果(200號篩以下) | 比重計分析結果 | 滲透試驗結果 | 夯實試驗結果 | 夯實試驗結果 | 抗壓試驗結果 | 剪力試驗結果 | 剪力試驗結果 | 剪力試驗結果 | 剪力試驗結果 | 壓密試驗結果 | 壓密試驗結果 | 壓密試驗結果 | 壓密試驗結果 | 無圍壓剪力強度試驗結果 | 三軸壓縮剪力強度試驗(不壓密不排水)結果 | 三軸壓縮剪力強度試驗(不壓密不排水)結果 | 三軸壓縮剪力強度試驗(不壓密不排水)結果 | 三軸壓縮試剪力強度驗(不壓密不排水)結果 | 三軸壓縮剪力強度試驗(壓密不排水)結果 | 三軸壓縮剪力強度試驗(壓密不排水)結果 | 三軸壓縮剪力強度試驗(壓密不排水)結果 | 三軸壓縮剪力強度試驗(壓密不排水)結果 | 三軸壓縮剪力強度試驗(壓密排水)結果 | 三軸壓縮剪力強度試驗(壓密排水)結果 | 三軸壓縮剪力強度試驗(壓密排水)結果 | 三軸壓縮剪力強度試驗(壓密排水)結果 | 美國農業部三角座標土壤分類之結果 | 美國統一土壤分類法之結果 | AASHTO土壤分類系統之結果 | 綜合前述試驗結果並依Holtz及Kovacs研究成果進行壓實性評估之結果 | T-履帶式牽引車 R-膠輪壓路機 S-鐵輪壓路機 V-震動式壓路機 P-羊腳滾壓路機 VP-震動式羊腳滾壓路機 PW-羊腳滾壓路機並嚴密控制含水量 | 綜合前述試驗結果並依Holtz及Kovacs研究成果進行壓縮及膨脹性評估之結果 | 綜合前述試驗結果並依Holtz及Kovacs研究成果進行為路提材料穩定性評估之結果 | 綜合前述試驗結果並依Holtz及Kovacs研究成果進行作為路基材料之優劣評估之結果 | 綜合前述試驗結果並依Holtz及Kovacs研究成果評估適不適宜作為底層材料之優劣結果
R-膠輪壓路機
S-鐵輪壓路機
V-震動式壓路機
P-羊腳滾壓路機
VP-震動式羊腳滾壓路機